## ARENA # 4
MATERIALES Y TRITURADOS EL PILAR S.A. DE C.V.
CARRETERA MONTERREY-MONCLOVA KM 22.5 ABASOLO N.L.
REPORTE DE ANALISIS DE GRANULOMETRIA DE AGREGADOS DE CALIZA.
ARENA 4
CLIENTE: |  | INTERNO |  |  |  | No. DE REPORTE: | 700
ATENCION: | [5 empty] | FECHA DE REPORTE: | 2019-03-29
BANCO DE MATERIAL: |  | EL PILAR |  |  |  | MUESTRA OBTENIDA POR: | Ing. Eduardo Morin
LINEA DE TRITURACION: |  | LINEA DE ARENAS |  |  |  | MUESTRA EXTRAIDA DE: | RADIAL DE ARENAS # 4
GRANULOMETRIA DE ESTA MUESTRA. |  |  |  |  | ESPECIFICACION
MALLA | PESO | % RETENIDO | % RETENIDO | % QUE | % QUE PASA | % QUE PASA
No. | RETENIDO | PARCIAL | ACUMULADO | PASA | MINIMO | MAXIMO
3/8 ´´ | 0 | 0 | 0 | 100 | 100 | 100 |  | +
# 4 | 10 | 0.462963 | 0.462963 | 100 | 95 | 100
# 8 | 350 | 16.2037 | 16.66667 | 83.33333 | 80 | 100
# 16 | 460 | 21.2963 | 37.96296 | 62.03704 | 50 | 85
# 30 | 670 | 31.01852 | 68.98148 | 31.01852 | 25 | 60
# 50 | 410 | 18.98148 | 87.96296 | 12.03704 | 10 | 30
# 100 | 180 | 8.333333 | 96.2963 | 3.703704 | 0 | 10
CH | 80 | 3.703704 | 100 | 0 | 0 | 0
TOTAL | 2160 |  | MAX. FINURA | 3.083333 | 2.6 | 3.85
OBSERVACIONES
DATOS A GRAFICAR AUTOMATICAMENTE "NO MOVER ESTA INFORMACION"
| % QUE PASA | PASA MINIMO | PASA MAXIMO
3/8 ´´ | 100 | 100 | 100
# 4 | 100 | 95 | 100
# 8 | 83.33333 | 80 | 100
# 16 | 62.03704 | 50 | 85
# 30 | 31.01852 | 25 | 60
# 50 | 12.03704 | 10 | 30
# 100 | 3.703704 | 0 | 10
CH | 0 | 0 | 0
Note on A21: Laboratorio: Datos Fijos. " NO MODIFICAR"
Note on B21: Laboratorio: Columna a Modificar
Note on C21: Laboratorio: Datos Derivados de Peso Retenido Utilizando Formula.
Note on D21: Laboratorio: Datos Derivados de % Retenido Parcial y % Retenido Acumulado Utilizando Formula.
Note on E21: Laboratorio: Resultado y Datos A Modificar.
Note on F21: Laboratorio: Datos Fijos. "NO MODIFICAR"
Note on G21: Laboratorio: Datos Fijos. " NO MODIFICAR"

## ARENA 5
MATERIALES Y TRITURADOS EL PILAR S.A. DE C.V.
CARRETERA MONTERREY-MONCLOVA KM 22.5 ABASOLO N.L.
(ARENA 5)
CLIENTE: |  | INTERNO |  |  |  |  | No. DE REPORTE: | 700
ATENCION: | [6 empty] | FECHA DE REPORTE: | 2019-03-29
BANCO DE MATERIAL: |  | EL PILAR |  |  |  |  | MUESTRA OBTENIDA POR: | Ing. Eduardo Morin
LINEA DE TRITURACION: |  | ARENAS |  |  |  |  | MUESTRA EXTRAIDA DE: | arena 5
GRANULOMETRIA DE ESTA MUESTRA. |  |  |  |  | ESPECIFICACION
MALLA | PESO | % RETENIDO | % RETENIDO | % QUE | % QUE PASA | % QUE PASA
No. | RETENIDO | PARCIAL | ACUMULADO | PASA | MINIMO | MAXIMO
# 4 | 0 | 0 | 0 | 100 | 100 | 100
# 8 | 50 | 2.262443 | 2.262443 | 97.73756 | 95 | 100
# 16 | 510 | 23.07692 | 25.33937 | 74.66063 | 70 | 80
# 30 | 610 | 27.60181 | 52.94118 | 47.05882 | 40 | 60
# 50 | 640 | 28.95928 | 81.90045 | 18.09955 | 20 | 30
# 100 | 280 | 12.66968 | 94.57014 | 5.429864 | 10 | 15
CH | 120 | 5.429864 | 100 | 0 | 0 | 5
TOTAL | 2210 |  | MAX. FINURA | 2.570136 | 2.35 | 2.9
OBSERVACIONES
| % QUE PASA | PASA MINIMO | PASA MAXIMO
# 4 | 100 | 100 | 100
# 8 | 97.73756 | 95 | 100
# 16 | 74.66063 | 70 | 80
# 30 | 47.05882 | 40 | 60
# 50 | 18.09955 | 20 | 30
# 100 | 5.429864 | 10 | 15
CH. | 0 | 0 | 5
Note on A21: Laboratorio: Datos Fijos. " NO MODIFICAR"
Note on B21: Laboratorio: Columna a Modificar
Note on C21: Laboratorio: Datos Derivados de Peso Retenido Utilizando Formula.
Note on D21: Laboratorio: Datos Derivados de % Retenido Parcial y % Retenido Acumulado Utilizando Formula.
Note on E21: Laboratorio: Resultado y Datos A Modificar.
Note on F21: Laboratorio: Datos Fijos. "NO MODIFICAR"
Note on G21: Laboratorio: Datos Fijos. " NO MODIFICAR"

## GRAVA#1
MATERIALES Y TRITURADOS EL PILAR S.A. DE C.V.
CARRETERA MONTERREY-MONCLOVA KM 22.5 ABASOLO N.L.
REPORTE DE ANALISIS DE GRANULOMETRIA DE AGREGADOS DE CALIZA.
GRAVA # 1
CLIENTE: |  | INTERNO |  |  |  |  | No. DE REPORTE: | 700 | peso volumetrico : | 1.5 x metro cubico
ATENCION: | [6 empty] | FECHA DE REPORTE: | 2019-03-29
BANCO DE MATERIAL: |  | " EL PILAR " |  |  |  |  | MUESTRA OBTENIDA POR: | Ing. Eduardo Morin
LINEA DE TRITURACION: |  | GRAVAS. |  |  |  |  | MUESTRA EXTRAIDA DE: | BANCO DE MATERIAL
GRANULOMETRIA DE ESTA MUESTRA. |  |  |  |  | ESPECIFICACION
MALLA | PESO | % RETENIDO | % RETENIDO | % QUE | % QUE PASA | % QUE PASA
No. | RETENIDO | PARCIAL | ACUMULADO | PASA | MINIMO | MAXIMO
1 1/2" | 0 | 0 | 0 | 100 | 90 | 100
1" | 1450 | 57.08661 | 57.08661 | 42.91339 | 20 | 55
3/4" | 1050 | 41.33858 | 98.4252 | 1.574803 | 0 | 20
1/2" | 40 | 1.574803 | 100 | 0 | 0 | 10
3/8" | 0 | 0 | 100 | 0 | 0 | 5
# 4 | 0 | 0 | 100 | 0 | 0 | 0
CH. | 0 | 0 | 100 | 0 | 0 | 0
TOTAL | 2540
OBSERVACIONES
DATOS A GRAFICAR AUTOMATICAMENTE "NO MOVER ESTA INFORMACION"
| % QUE PASA | PASA MINIMO | PASA MAXIMO
1 1/2" | 100 | 90 | 100
1" | 42.91339 | 20 | 55
3/4" | 1.574803 | 0 | 20
1/2" | 0 | 0 | 10
3/8" | 0 | 0 | 5
# 4 | 0 | 0 | 0
# 8
CH.
Note on A21: Laboratorio: Datos Fijos. " NO MODIFICAR"
Note on B21: Laboratorio: Columna a Modificar
Note on C21: Laboratorio: Datos Derivados de Peso Retenido Utilizando Formula.
Note on D21: Laboratorio: Datos Derivados de % Retenido Parcial y % Retenido Acumulado Utilizando Formula.
Note on E21: Laboratorio: Resultado y Datos A Modificar.
Note on F21: Laboratorio: Datos Fijos. "NO MODIFICAR"
Note on G21: Laboratorio: Datos Fijos. " NO MODIFICAR"

## GRAVA # 2
MATERIALES Y TRITURADOS EL PILAR S.A. DE C.V.
CARRETERA MONTERREY-MONCLOVA KM 22.5 ABASOLO N.L.
REPORTE DE ANALISIS DE GRANULOMETRIA DE AGREGADOS DE CALIZA.
G R A V A 2
CLIENTE: |  | INTERNO |  |  |  |  | No. DE REPORTE: | 700
ATENCION: | [6 empty] | FECHA DE REPORTE: | 2019-03-29
BANCO DE MATERIAL: |  | EL PILAR |  |  |  |  | MUESTRA OBTENIDA POR: | ING. EDUARDO MORIN G.
LINEA DE TRITURACION: |  | GRAVAS |  |  |  |  | MUESTRA EXTRAIDA DE: | GRAVA 2
GRANULOMETRIA DE ESTA MUESTRA. |  |  |  |  | ESPECIFICACION
MALLA | PESO | % RETENIDO | % RETENIDO | % QUE | % QUE PASA | % QUE PASA
No. | RETENIDO | PARCIAL | ACUMULADO | PASA | MINIMO | MAXIMO
1" | 0 | 0 | 0 | 100 | 100 | 100
3/4 " | 410 | 14.90909 | 14.90909 | 85.09091 | 90 | 100
1/2" | 1670 | 60.72727 | 75.63636 | 24.36364 | 55 | 75
3/8" | 430 | 15.63636 | 91.27273 | 8.727273 | 20 | 55
# 4 | 210 | 7.636364 | 98.90909 | 1.090909 | 0 | 10
# 8 | 0 | 0 | 98.90909 | 1.090909 | 0 | 5
# 16 | 0 | 0 | 98.90909 | 1.090909 | 0 | 0
CH. | 30 | 1.090909 | 100 | 0 | 0 | 0
TOTAL | 2750
OBSERVACIONES
DATOS A GRAFICAR AUTOMATICAMENTE "NO MOVER ESTA INFORMACION"
| % QUE PASA | PASA MINIMO | PASA MAXIMO
1" | 100 | 100 | 100
3/4 " | 85.09091 | 90 | 100
1/2" | 24.36364 | 55 | 75
3/8" | 8.727273 | 20 | 55
# 4 | 1.090909 | 0 | 10
# 8 | 1.090909 | 0 | 5
# 16 | 0 | 0 | 0
Note on A21: Laboratorio: Datos Fijos. " NO MODIFICAR"
Note on B21: Laboratorio: Columna a Modificar
Note on C21: Laboratorio: Datos Derivados de Peso Retenido Utilizando Formula.
Note on D21: Laboratorio: Datos Derivados de % Retenido Parcial y % Retenido Acumulado Utilizando Formula.
Note on E21: Laboratorio: Resultado y Datos A Modificar.
Note on F21: Laboratorio: Datos Fijos. "NO MODIFICAR"
Note on G21: Laboratorio: Datos Fijos. " NO MODIFICAR"

## SELLO 3S
MATERIALES Y TRITURADOS EL PILAR S.A. DE C.V.
CARRETERA MONTERREY-MONCLOVA KM 22.5 ABASOLO N.L.
SELLO 3S.
CLIENTE: |  | EL PILAR |  |  |  |  | No. DE REPORTE: | 700
ATENCION: | [6 empty] | FECHA DE REPORTE: | 2019-03-29
BANCO DE MATERIAL: |  | EL PILAR |  |  |  |  | MUESTRA OBTENIDA POR: | Ing. Eduardo Morin
LINEA DE TRITURACION: |  | LINEA DE GRAVAS |  |  |  |  | MUESTRA EXTRAIDA DE: | BANCO DE MATERIALES
GRANULOMETRIA DE ESTA MUESTRA. |  |  |  |  | ESPECIFICACION
MALLA | PESO | % RETENIDO | % RETENIDO | % QUE | % QUE PASA | % QUE PASA
No. | RETENIDO | PARCIAL | ACUMULADO | PASA | MINIMO | MAXIMO
5/8" | 0 | 0 | 0 | 100 | 100 | 100
1/2" | 186 | 1.198376 | 1.198376 | 98.80162 | 95 | 100
# 4 | 15277 | 98.42794 | 99.62631 | 0.3736873 | 0 | 5
CH. | 58 | 0.3736873 | 100 | 0 | 0 | 0
TOTAL | 15521
OBSERVACIONES
ESTE MATERIAL SI CUMPLE CON LA ESPECIFICACION .
DATOS A GRAFICAR AUTOMATICAMENTE "NO MOVER ESTA INFORMACION"
| % QUE PASA | PASA MINIMO | PASA MAXIMO
5/8" | 100 | 100 | 100
1/2" | 98.80162 | 95 | 100
# 4 | 0.3736873 | 0 | 5
CH. | 0 | 0 | 0
Note on A21: Laboratorio: Datos Fijos. " NO MODIFICAR"
Note on B21: Laboratorio: Columna a Modificar
Note on C21: Laboratorio: Datos Derivados de Peso Retenido Utilizando Formula.
Note on D21: Laboratorio: Datos Derivados de % Retenido Parcial y % Retenido Acumulado Utilizando Formula.
Note on E21: Laboratorio: Resultado y Datos A Modificar.
Note on F21: Laboratorio: Datos Fijos. "NO MODIFICAR"
Note on G21: Laboratorio: Datos Fijos. " NO MODIFICAR"

## BASE PRIMARIA
MATERIALES Y TRITURADOS EL PILAR S.A. DE C.V.
CARRETERA MONTERREY-MONCLOVA KM 22.5 ABASOLO N.L.
TELS. 81-54-53-50. FAX 81-54-53-50 EXT 126
REPORTE DE ANALISIS DE GRANULOMETRIA DE AGREGADOS DE CALIZA.
BASE
CLIENTE: |  | Interno |  |  |  | No. DE REPORTE: |  | 700
ATENCION: | [5 empty] | FECHA DE REPORTE: |  | 2019-03-29
BANCO DE MATERIAL: |  | EL PILAR |  |  |  | MUESTRA OBTENIDA POR: |  | ING. EDUARDO MORIN
LINEA DE TRITURACION: |  | linea de base |  |  |  | MUESTRA EXTRAIDA DE: |  | BANCO DE MATERIALES
GRANULOMETRIA DE ESTA MUESTRA.
MALLA | 2 | % RETENIDO | % RETENIDO | % QUE
No. | RETENIDO | PARCIAL | ACUMULADO | PASA | MIN | MED | MAX
CH. | 50 | 1.231527 | 100 | 0 | 0 | 0 | 0
#200 | 0 | 0 | 98.76847 | 1.231527 | 0 | 5 | 10
100 | 40 | 0.9852217 | 98.76847 | 1.231527 | 3 | 9 | 17
50 | 300 | 7.389163 | 97.78325 | 2.216749 | 5 | 12 | 23
30 | 420 | 10.34483 | 90.39409 | 9.605911 | 8 | 17 | 31
16 | 540 | 13.30049 | 80.04926 | 19.95074 | 13 | 25 | 44
8 | 780 | 19.21182 | 66.74877 | 33.25123 | 21 | 36 | 60
4 | 670 | 16.50246 | 47.53695 | 52.46305 | 30 | 50 | 80
3/8" | 250 | 6.157635 | 31.03448 | 68.96552 | 40 | 65 | 100
3/4" | 760 | 18.71921 | 24.87685 | 75.12315 | 60 | 86 | 100
1" | 250 | 6.157635 | 6.157635 | 93.84236 | 70 | 100 | 100
¦ 1/2" | 0 | 0 | 0 | 100 | 100 | 100 | 100
2" | 0 | 0 | 0 | 100 | 100 | 100 | 100
TOTAL | 4060 |  | MAX. FINURA
OBSERVACIONES
DATOS A GRAFICAR AUTOMATICAMENTE "NO MOVER ESTA INFORMACION"
| % QUE PASA | MIN | MED | MAX
#200 | 1.231527 | 0 | 5 | 10
100 | 1.231527 | 3 | 9 | 17
50 | 2.216749 | 5 | 12 | 23
30 | 9.605911 | 8 | 17 | 31
16 | 19.95074 | 13 | 25 | 44
8 | 33.25123 | 21 | 36 | 60
4 | 52.46305 | 30 | 50 | 80
3/8" | 68.96552 | 40 | 65 | 100
3/4" | 75.12315 | 60 | 86 | 100
1" | 93.84236 | 70 | 100 | 100
¦ 1/2" | 100 | 100 | 100 | 100
2" | 100 | 100 | 100 | 100
Note on B21: Laboratorio: Datos Fijos. " NO MODIFICAR"
Note on B54: Laboratorio: Datos Fijos. " NO MODIFICAR"
Note on C21: Laboratorio: Columna a Modificar
Note on D21: Laboratorio: Datos Derivados de Peso Retenido Utilizando Formula.
Note on D22: Laboratorio: Datos Derivados de Peso Retenido Utilizando Formula.
Note on D54: Laboratorio: Datos Fijos. "NO MODIFICAR"
Note on E21: Laboratorio: Datos Derivados de % Retenido Parcial y % Retenido Acumulado Utilizando Formula.
Note on E54: Laboratorio: Datos Fijos. " NO MODIFICAR"
Note on F21: Laboratorio: Resultado y Datos A Modificar.
Note on G21: Laboratorio: Datos Fijos. " NO MODIFICAR"
Note on G22: Laboratorio: Datos Fijos. " NO MODIFICAR"